## Sytemische Optimierung - N2
Energieeinsparung durch energieeffiziente Optimierung der Laserschneidanlage | [6 empty] | Laserschneidanlage 1: Faser-Laser für CO2-Laser
Systeme: |  | Ist-Zustand: | Soll-Zustand: | Einsparung: | CO2-Em. | t CO2-Einspar.
1) Faser-Laser-Anlage |  | 245280 | 42207.26 | 203072.7 | 0.427 | 86.71206 |  | Einsparung | 203072.7
2) Optimierte CO2-Anlage |  | 245280 | 136481.5 | 108798.5 | 0.427 | 46.45697
Summe: |  | 490560 | 178688.7 | 311871.3 | 0.427 | 133.169 |  | Ist-Zustand: CO2-Laser | 245280 |  | fiktive Schneidleistung [m/a] | Stromverbrauch (Betriebsstunden) | Leistungs-aufnahme [kW] | Betrieb-stunden/a | Anteil | spezifischer Stromverbrauch | Schnittgeschw. [m/min] | Schnittleistung [m/a]
Einsparung % |  |  |  | 63.57% | [6 empty] | 656880 | [kWh/a] | 5/6mm Blechstärke |  |  | [kWh/m]
4000
Laserschneidanlage 1: Faser-Laser für CO2-Laser | [7 empty] | Material: Baustahl (Schneidgas N2) | 190720 |  | 532800 | 190720 | 59.6 | 3200 | 80% | 0.357958 | 2.775 | 532800
| Maßnahmen | Ist-Zustand | Soll-Zustand | Einsparung |  |  |  | Material: Edelstahl | 32736 |  | 77040 | 32736 | 68.2 | 480 | 12% | 0.4249221 | 2.675 | 77040
| Austausch Laserschneidanlage | 245280 | 42207.26 | 203072.7 |  |  |  | Material: Aluminium | 21824 |  | 47040 | 21824 | 68.2 | 320 | 8% | 0.4639456 | 2.45 | 47040
Einsparung durch Maßnahmen |  |  |  | 203072.7
System Ist-Zustand |  |  |  | 245280 |  |  |  | Soll-Zustand: Faser-Laser | 42207.26 | Stromverbrauch (gleiche Schneidleist.) | Bezug: Schneidleistung CO2-Laser | Stromverbrauch (Betriebsstunden) | Leistungs-aufnahme [kW] | Betrieb-stunden/a | Anteil | spezifischer Stromverbrauch | Schnittgeschw. [m/min] | Schnittleistung [m/a]
System Soll-Zustand |  |  |  | 42207.26 | [5 empty] | [kWh/a] | 656880 | [kWh/a] | 5/6mm Blechstärke |  |  | [kWh/m]
Gesamteinsparung in Prozent |  |  |  | 82.79% | [9 empty] | 4000
[8 empty] | Material: Baustahl (Schneidgas N2) | 33408 | 33408 | 532800 | 55680 | 17.4 | 3200 | 80% | 0.0627027 | 4.625 | 888000
Laserschneidanlage 2: Auftragsverlagerung vom CO2-Laser zum Faser-Laser | [7 empty] | Material: Edelstahl | 6314.754 | 6314.754 | 77040 | 10800 | 22.5 | 480 | 12% | 0.08196721 | 4.575 | 131760
| Maßnahmen | Ist-Zustand | Soll-Zustand | Einsparung |  |  |  | Material: Aluminium | 2484.507 | 2484.507 | 47040 | 7200 | 22.5 | 320 | 8% | 0.0528169 | 7.1 | 136320
| Auftragsverlagerung von CO2-Anlage zu Faser-Laser-Anlage | 245280 | 136481.5 | 108798.5
Einsparung durch Maßnahmen |  |  |  | 108798.5 |  |  | Laserschneidanlage 2: Auftragsverlagerung vom CO2-Laser zum Faser-Laser
System Ist-Zustand |  |  |  | 245280
System Soll-Zustand |  |  |  | 136481.5 |  |  |  | Einsparung | 108798.5
Gesamteinsparung in Prozent |  |  |  | 44.36%
[8 empty] | Ist-Zustand: CO2-Laser | 245280 |  | fiktive Schnittleistung [m/a] | Stromverbrauch | Leistungs-aufnahme [kW] | Betrieb-stunden/a | Anteil | spezifischer Stromverbrauch | Schnittgeschw. [m/min] | Schnittleistung [m/a]
[11 empty] | 439248 | [kWh/a] | 5/6mm Blechstärke |  |  | [kWh/m]
4000
[8 empty] | Material: Baustahl (Schneidgas N2) | 190720 |  | 426240 | 190720 | 59.6 | 3200 | 80% | 0.357958 | 2.775 | 532800
[8 empty] | Material: Edelstahl | 32736 |  | 9244.8 | 32736 | 68.2 | 480 | 12% | 0.4249221 | 2.675 | 77040
[8 empty] | Material: Aluminium | 21824 |  | 3763.2 | 21824 | 68.2 | 320 | 8% | 0.4639456 | 2.45 | 47040
[8 empty] | Soll-Zustand: 50% Faser-Laser, 50% CO2-Laser | 136481.5 |  | Bezug: Schnittleistung CO2-Laser |  | Leistungs-aufnahme [kW] | Betrieb-stunden/a | Anteil |  | Schnittgeschw. [m/min] | Schnittleistung [m/a]
[11 empty] | 219624 | [kWh/a] | 5/6mm Blechstärke
[8 empty] | 50% Faser-Laser | [5 empty] | 2000
[8 empty] | Material: Baustahl (Schneidgas N2) | 13363.2 |  | 213120 | 13363.2 | 17.4 | 1600 | 80% | 0.0627027 | 4.625 | 444000
[8 empty] | Material: Edelstahl | 378.8852 |  | 4622.4 | 378.8852 | 22.5 | 240 | 12% | 0.08196721 | 4.575 | 65880
[8 empty] | Material: Aluminium | 99.38028 |  | 1881.6 | 99.38028 | 22.5 | 160 | 8% | 0.0528169 | 7.1 | 68160
[8 empty] | 50% CO2-Laser | [5 empty] | 2000
[8 empty] | Material: Baustahl (Schneidgas N2) | 95360 |  | 213120 | 95360 | 59.6 | 1600 | 80% | 0.357958 | 2.775 | 266400
[8 empty] | Material: Edelstahl | 16368 |  | 4622.4 | 16368 | 68.2 | 240 | 12% | 0.4249221 | 2.675 | 38520
[8 empty] | Material: Aluminium | 10912 |  | 1881.6 | 10912 | 68.2 | 160 | 8% | 0.4639456 | 2.45 | 23520

## Sytemische Optimierung - O2
Energieeinsparung durch energieeffiziente Optimierung der Laserschneidanlage |  |  |  |  | Laserschneidanlage 1: Faser-Laser für CO2-Laser
Systeme: |  | Ist-Zustand: | Soll-Zustand: | Einsparung:
1) Faser-Laser-Anlage |  | 245280 | 73521.31 | 171758.7 |  | Einsparung | 171758.7
2) Optimierte CO2-Anlage |  | 245280 | 149007.1 | 96272.91
Summe: |  | 490560 | 222528.4 | 268031.6 |  | Ist-Zustand: CO2-Laser | 245280 |  | fiktive Schneidleistung [m/a] | Stromverbrauch (Betriebsstunden) | Leistungs-aufnahme [kW] | Betrieb-stunden/a | Anteil | spezifischer Stromverbrauch | Schnittgeschw. [m/min] | Schnittleistung [m/a]
Einsparung % |  |  |  | 54.64% |  |  |  |  | 776880 | [kWh/a] | 5/6mm Blechstärke |  |  | [kWh/m]
4000
Laserschneidanlage 1: Faser-Laser für CO2-Laser | [5 empty] | Material: Baustahl (Schneidgas O2) | 190720 |  | 652800 | 190720 | 59.6 | 3200 | 80% | 0.2921569 | 3.4 | 652800
| Maßnahmen | Ist-Zustand | Soll-Zustand | Einsparung |  | Material: Edelstahl | 32736 |  | 77040 | 32736 | 68.2 | 480 | 12% | 0.4249221 | 2.675 | 77040
| Austausch Laserschneidanlage | 245280 | 73521.31 | 171758.7 |  | Material: Aluminium | 21824 |  | 47040 | 21824 | 68.2 | 320 | 8% | 0.4639456 | 2.45 | 47040
Einsparung durch Maßnahmen |  |  |  | 171758.7
System Ist-Zustand |  |  |  | 245280 |  | Soll-Zustand: Faser-Laser | 73521.31 | Stromverbrauch (gleiche Schneidleist.) | Bezug: Schneidleistung CO2-Laser | Stromverbrauch (Betriebsstunden) | Leistungs-aufnahme [kW] | Betrieb-stunden/a | Anteil | spezifischer Stromverbrauch | Schnittgeschw. [m/min] | Schnittleistung [m/a]
System Soll-Zustand |  |  |  | 73521.31 |  |  |  | [kWh/a] | 776880 | [kWh/a] | 5/6mm Blechstärke |  |  | [kWh/m]
Gesamteinsparung in Prozent |  |  |  | 70.03% | [7 empty] | 4000
[6 empty] | Material: Baustahl (Schneidgas O2) | 64722.05 | 64722.05 | 652800 | 55680 | 17.4 | 3200 | 80% | 0.0991453 | 2.925 | 561600
Laserschneidanlage 2: Auftragsverlagerung vom CO2-Laser zum Faser-Laser | [5 empty] | Material: Edelstahl | 6314.754 | 6314.754 | 77040 | 10800 | 22.5 | 480 | 12% | 0.08196721 | 4.575 | 131760
| Maßnahmen | Ist-Zustand | Soll-Zustand | Einsparung |  | Material: Aluminium | 2484.507 | 2484.507 | 47040 | 7200 | 22.5 | 320 | 8% | 0.0528169 | 7.1 | 136320
| Auftragsverlagerung von CO2-Anlage zu Faser-Laser-Anlage | 245280 | 149007.1 | 96272.91
Einsparung durch Maßnahmen |  |  |  | 96272.91 | Laserschneidanlage 2: Auftragsverlagerung vom CO2-Laser zum Faser-Laser
System Ist-Zustand |  |  |  | 245280
System Soll-Zustand |  |  |  | 149007.1 |  | Einsparung | 96272.91
Gesamteinsparung in Prozent |  |  |  | 39.25%
[6 empty] | Ist-Zustand: CO2-Laser | 245280 |  | fiktive Schnittleistung [m/a] | Stromverbrauch | Leistungs-aufnahme [kW] | Betrieb-stunden/a | Anteil | spezifischer Stromverbrauch | Schnittgeschw. [m/min] | Schnittleistung [m/a]
[9 empty] | 535248 | [kWh/a] | 5/6mm Blechstärke |  |  | [kWh/m]
4000
[6 empty] | Material: Baustahl (Schneidgas O2) | 190720 |  | 522240 | 190720 | 59.6 | 3200 | 80% | 0.2921569 | 3.4 | 652800
[6 empty] | Material: Edelstahl | 32736 |  | 9244.8 | 32736 | 68.2 | 480 | 12% | 0.4249221 | 2.675 | 77040
[6 empty] | Material: Aluminium | 21824 |  | 3763.2 | 21824 | 68.2 | 320 | 8% | 0.4639456 | 2.45 | 47040
[6 empty] | Soll-Zustand: 50% Faser-Laser, 50% CO2-Laser | 149007.1 |  | Bezug: Schnittleistung CO2-Laser |  | Leistungs-aufnahme [kW] | Betrieb-stunden/a | Anteil |  | Schnittgeschw. [m/min] | Schnittleistung [m/a]
[9 empty] | 267624 | [kWh/a] | 5/6mm Blechstärke
[6 empty] | 50% Faser-Laser | [5 empty] | 2000
[6 empty] | Material: Baustahl (Schneidgas O2) | 25888.82 |  | 261120 | 25888.82 | 17.4 | 1600 | 80% | 0.0991453 | 2.925 | 280800
[6 empty] | Material: Edelstahl | 378.8852 |  | 4622.4 | 378.8852 | 22.5 | 240 | 12% | 0.08196721 | 4.575 | 65880
[6 empty] | Material: Aluminium | 99.38028 |  | 1881.6 | 99.38028 | 22.5 | 160 | 8% | 0.0528169 | 7.1 | 68160
[6 empty] | 50% CO2-Laser | [5 empty] | 2000
[6 empty] | Material: Baustahl (Schneidgas O2) | 95360 |  | 261120 | 95360 | 59.6 | 1600 | 80% | 0.2921569 | 3.4 | 326400
[6 empty] | Material: Edelstahl | 16368 |  | 4622.4 | 16368 | 68.2 | 240 | 12% | 0.4249221 | 2.675 | 38520
[6 empty] | Material: Aluminium | 10912 |  | 1881.6 | 10912 | 68.2 | 160 | 8% | 0.4639456 | 2.45 | 23520

## Tabelle1
Endenergieverbrauch in MWh/a
| Komponente, Kostenposition | Investestitions-kosten € | Referenz-kosten in € | Neben-kosten in € | förderfähige Kosten in € | Energieträger | Energiepreis in €/MWh | CO2-Faktor in t CO2/MWh | im IST-Zustand | im Soll-Zustand | Einsparung | Einsparung CO2 in t/a |  | Systemnutzen (Ist/Soll) bzw. energiebezogene Kennzahlen | EE-PW |  | Nenn-leistung in kW | Stunden | MWh/a
1 | Laserschneidanlage 1: Faser-Laser für CO2-Laser | 700000 | 500000 |  | 200000 | Strom | 200 | 0.537 | 245.28 | 42.20726 | 203.0727 | 109.0501 | 40614.55 | Effizienzkennzahl PUE optimiert (s.o.) |  | Laserschneidanlage 1: Faser-Laser für CO2-Laser | 34.8 | 145 | 5.046
2 | Laserschneidanlage 2: Auftragsverlagerung vom CO2-Laser zum Faser-Laser | 30000 | 0 |  | 30000 | Strom | 200 | 0.537 | 245.28 | 136.4815 | 108.7985 | 58.42481 | 21759.71 | Effizienzkennzahl PUE optimiert (s.o.) |  | Laserschneidanlage 2: Auftragsverlagerung vom CO2-Laser zum Faser-Laser | 0 |  | 0
3 |  |  |  |  | 0 | [5 empty] | 0 | 0 | 0 | Effizienzkennzahl PUE optimiert (s.o.) |  | 0 | 4.3 | 6408 | 27.5544
4 |  |  |  |  | 0 | [5 empty] | 0 | 0 | 0 | Effizienzkennzahl PUE optimiert (s.o.) |  | 0 | 4.8 | 2207 | 10.5936
5 |  |  |  |  | 0 | [5 empty] | 0 | 0 | 0 | Effizienzkennzahl PUE optimiert (s.o.) |  | 0 | 1.6 | 8760 | 14.016
6 |  |  |  |  | 0 | [5 empty] | 0 | 0 | 0 | Effizienzkennzahl PUE optimiert (s.o.) |  | 0 | 1.6 | 8760 | 14.016
7 |  |  |  |  | 0 | [5 empty] | 0 | 0 | 0 | Effizienzkennzahl PUE optimiert (s.o.) |  | 0 | 0 |  | 0
8 |  |  |  |  | 0 | [5 empty] | 0 | 0 | 0 | Effizienzkennzahl PUE optimiert (s.o.) |  | 0 | 0 |  | 0
9 |  |  |  |  | 0 | [5 empty] | 0 | 0 | 0 | Effizienzkennzahl PUE optimiert (s.o.) |  | 0 | 0 |  | 0
10 |  |  |  |  | 0 | [5 empty] | 0 | 0 | 0 | Effizienzkennzahl PUE optimiert (s.o.) |  | 0 | 0 |  | 0
11 |  |  |  |  | 0 | [5 empty] | 0 | 0 | 0 | Effizienzkennzahl PUE optimiert (s.o.) |  | 0 | 0 |  | 0
12 | Energieeinsparkonzept | 1440 | 0 |  | 1440 | [8 empty] | Effizienzkennzahl PUE optimiert (s.o.)
13 | Montage, Inbetriebnahme, Einweisung |  | 0 | 10000 | 10000
14 | Elektroinstallation |  | 0 | 5000 | 5000
| Summen in Euro | 731440 | 500000 | 15000 | 246440 |  |  |  |  | 178.6887 | 311.8713 | 167.4749 | 62374.25

## Tabelle2
6. Wirtschaftlichkeitsbetrachtung & energiebezogene Amortisationszeit
Zusammenfassung der Kosten und Einsparungen
Gesamtkosten nach Modul 4 |  | 746440 | €
| Investitionsmehrkosten | 246440 | €
| Investitionsnebenkosten | 15000 | €
| Einsparkonzept | 1440 | €
CO2-Einsparung pro Jahr |  | 167.4749 | t CO2
Energiekosteneinsparung pro Jahr |  | 62374.25 | €
Förderspezifische Kenndaten
Förderfähige Kosten nach Modul 4 |  | 262880 | €
maximaler Zuschuss |  | 40%
maximaler Zuschuss in EUR |  | 105152 | €
Fördereffizienz |  | 627.8673 | €/t CO2
tatsächlicher Zuschuss |  | 40%
tatsächlicher Zuschuss in EUR |  | 105152 | €
stat. Amortisationszeit ohne Förderung |  | 11.96712 | a
stat. Amortisationszeit mit Förderung |  | 10.28129 | a